## Folha 1
RBA040 | m² |  | Camada de argamassa de cal sobre paramento interior.
Camada de argamassa de cal, tipo GP CSIII W1, segundo EN 998-1, Intomap R2 HF "MAPEI SPAIN", cor cinzento, de 15 mm de espessura, com aplicação de mestras, com acabamento afagado, aplicada mecanicamente, sobre paramento interior de alvenaria cerâmica, vertical, até 3 m de altura. Inclusive perfis de PVC, para formação de juntas. O preço inclui a protecção dos elementos da envolvente que possam ser afectados durante os trabalhos e a resolução de pontos singulares.
Unitário |  | Ud |  | Descrição |  | Rend. |  | Preço unitário | Importância
mt08aaa010a |  | m³ |  | Água. |  | 0.005 |  | 1.5 | 0.01
mt28mim020g |  | kg |  | Argamassa de cal, tipo GP CSIII W1, segundo EN 998-1, para utilização em interiores ou em exteriores, Intomap R2 HF "MAPEI SPAIN", cor cinzento, composta por cal aérea, aglomerantes hidráulicos, inertes seleccionados e aditivos orgânicos e inorgânicos, para aplicar através de projecção mecânica, fornecida em sacos. |  | 18.75 |  | 0.34 | 6.38
mt28mon030 |  | m |  | Perfil para juntas de PVC. |  | 0.75 |  | 0.35 | 0.26
mq06pym010 |  | h |  | Misturadora-bombeadora para argamassas e gessos projectados, de 3 m³/h. |  | 0.23 |  | 8.52 | 1.96
mo039 |  | h |  | Oficial de 1ª rebocador. |  | 0.398 |  | 22.68 | 9.03
mo111 |  | h |  | Operário especializado rebocador. |  | 0.187 |  | 22.36 | 4.18
|  | % |  | Custos directos complementares |  | 2 |  | 21.82 | 0.44
Custo de manutenção decenal: 1,09€ nos primeiros 10 anos. | [7 empty] | Total: | 22.26
Referência e título da norma |  |  |  |  | Aplicabilidade(a) |  | Obrigatoriedade(b) |  |  | Sistema(c)
EN 998-1:2016 |  |  |  |  | 1182020 |  | 1182020 |  |  | 4
Especificação de argamassas para alvenaria — Parte 1: Argamassas para rebocos interiores e exteriores
(a) Data de entrada em aplicação da norma harmonizada
(b) Data final do período de coexistência
(c) Sistema de avaliação e verificação da regularidade do desempenho